## По SN
[6 empty] | ПОЛИЭТИЛЕНОВЫЕ ТРУБЫ ДЛЯ КАБЕЛЬНЫХ СЕТЕЙ | [9 empty] | Сайт: www.elkan.ru
[6 empty] | ГОСТ Р МЭК 61386.24-2014 | [9 empty] | Почта: zakaz@elkan.ru
Телефон: +7 (495) 198-12-54
[7 empty] | SN | Кольцевая жесткость, кН/м2
[7 empty] | e | толщина стенки, мм (милиметры)
[7 empty] | m | масса 1 погонного метра, кг (килограммы)
[7 empty] | Fmax | максимальное усилие протяжки при ГНБ, кН | [6 empty] | Цена за 1 кг., руб. с НДС
[7 empty] | Цена | цена с учетом НДС за 1 погонный метр, руб. (рубли) | [6 empty] | 170
Трубы АльфаЭлектро II (защитная, до 1 кВ)
Dn | SN 4 |  |  |  | SN 6 |  |  |  | SN 8 |  |  |  | SN 12 |  |  |  | SN 16 |  |  |  | SN 24 |  |  |  | SN 32 |  |  |  | SN 48 |  |  |  | SN 64 |  |  |  | SN 96 |  |  |  | SN 128
Диаметр | e, мм | m, кг | Fmax, кН | Цена | e, мм | m, кг | Fmax, кН | Цена | e, мм | m, кг | Fmax, кН | Цена | e, мм | m, кг | Fmax, кН | Цена | e, мм | m, кг | Fmax, кН | Цена | e, мм | m, кг | Fmax, кН | Цена | e, мм | m, кг | Fmax, кН | Цена | e, мм | m, кг | Fmax, кН | Цена | e, мм | m, кг | Fmax, кН | Цена | e, мм | m, кг | Fmax, кН | Цена | e, мм | m, кг | Fmax, кН | Цена
50 | 1.779551 | 0.2737548 | 5.661232 | 46.53832 | 2.02664 | 0.3100718 | 6.414249 | 52.7122 | 2.221543 | 0.3384273 | 7.002547 | 57.53264 | 2.526785 | 0.3823192 | 7.91382 | 64.99427 | 2.767014 | 0.4164194 | 8.622355 | 70.7913 | 3.142275 | 0.4689063 | 9.713922 | 79.71407 | 3.436784 | 0.5094314 | 10.55758 | 86.60333 | 3.895388 | 0.5713684 | 11.84852 | 97.13262 | 4.254074 | 0.6188195 | 12.83886 | 105.1993 | 4.81047 | 0.6907041 | 14.3415 | 117.4197 | 5.243833 | 0.7452426 | 15.48356 | 126.6912
63 | 2.242235 | 0.4345001 | 8.987772 | 73.86502 | 2.553566 | 0.4921412 | 10.18326 | 83.66401 | 2.799144 | 0.5371461 | 11.11724 | 91.31484 | 3.18375 | 0.6068095 | 12.56398 | 103.1576 | 3.486438 | 0.6609317 | 13.68885 | 112.3584 | 3.959267 | 0.744236 | 15.42182 | 126.5201 | 4.330348 | 0.808555 | 16.76121 | 137.4543 | 4.908189 | 0.906857 | 18.81072 | 154.1657 | 5.360133 | 0.9821676 | 20.38298 | 166.9685 | 6.061192 | 1.096256 | 22.76856 | 186.3636 | 6.607229 | 1.182814 | 24.5817 | 201.0784
75 | 2.669327 | 0.6157241 | 12.73777 | 104.6731 | 3.039959 | 0.6974061 | 14.43206 | 118.559 | 3.332315 | 0.7611815 | 15.75573 | 129.4009 | 3.790178 | 0.8598998 | 17.80609 | 146.183 | 4.150521 | 0.936595 | 19.4003 | 159.2212 | 4.713413 | 1.054643 | 21.85632 | 179.2893 | 5.155176 | 1.145788 | 23.75456 | 194.7839 | 5.843082 | 1.285088 | 26.65918 | 218.465 | 6.381111 | 1.391808 | 28.88745 | 236.6073 | 7.215705 | 1.553478 | 32.26837 | 264.0913 | 7.865749 | 1.676135 | 34.83802 | 284.943
90 | 3.203193 | 0.8869655 | 18.34239 | 150.7841 | 3.647951 | 1.004633 | 20.78217 | 170.7875 | 3.998778 | 1.096505 | 22.68825 | 186.4058 | 4.548214 | 1.238714 | 25.64078 | 210.5814 | 4.980625 | 1.349199 | 27.93643 | 229.3638 | 5.656096 | 1.519256 | 31.47311 | 258.2736 | 6.186211 | 1.650558 | 34.20656 | 280.5948 | 7.011699 | 1.851234 | 38.38922 | 314.7097 | 7.657333 | 2.004975 | 41.59792 | 340.8458 | 8.658846 | 2.237881 | 46.46645 | 380.4398 | 9.438899 | 2.414586 | 50.16674 | 410.4796
110 | 3.915013 | 1.324315 | 27.40036 | 225.1336 | 4.458607 | 1.499998 | 31.04497 | 254.9997 | 4.887395 | 1.637167 | 33.89233 | 278.3184 | 5.558928 | 1.849491 | 38.30289 | 314.4135 | 6.087431 | 2.014447 | 41.7322 | 342.456 | 6.913006 | 2.268345 | 47.01538 | 385.6186 | 7.560925 | 2.464378 | 51.09869 | 418.9442 | 8.569854 | 2.763983 | 57.34686 | 469.8771 | 9.358963 | 2.993514 | 62.14011 | 508.8973 | 10.58303 | 3.34123 | 69.41285 | 568.0091 | 11.53643 | 3.605036 | 74.94044 | 612.8561
125 | 4.448878 | 1.710594 | 35.3827 | 290.8009 | 5.066599 | 1.937523 | 40.08906 | 329.3789 | 5.553858 | 2.114704 | 43.76592 | 359.4997 | 6.316963 | 2.388964 | 49.46137 | 406.124 | 6.917535 | 2.60204 | 53.88972 | 442.3468 | 7.855688 | 2.930004 | 60.71201 | 498.1007 | 8.59196 | 3.183224 | 65.98488 | 541.1481 | 9.73847 | 3.570234 | 74.05328 | 606.9398 | 10.63518 | 3.866728 | 80.24291 | 657.3438 | 12.02618 | 4.31589 | 89.63436 | 733.7014 | 13.10958 | 4.656665 | 96.77227 | 791.6331
140 | 4.982744 | 2.1454 | 44.38406 | 364.7181 | 5.674591 | 2.430009 | 50.28771 | 413.1016 | 6.220321 | 2.652225 | 54.89997 | 450.8783 | 7.074999 | 2.996194 | 62.04435 | 509.353 | 7.747639 | 3.263427 | 67.59927 | 554.7825 | 8.798371 | 3.674747 | 76.15715 | 624.707 | 9.622996 | 3.992325 | 82.77143 | 678.6953 | 10.90709 | 4.477695 | 92.89243 | 761.2082 | 11.91141 | 4.849543 | 100.6567 | 824.4224 | 13.46932 | 5.412857 | 112.4373 | 920.1857 | 14.68273 | 5.840235 | 121.3911 | 992.84
160 | 5.694564 | 2.802292 | 57.97102 | 476.3897 | 6.485247 | 3.174045 | 65.68191 | 539.5877 | 7.108938 | 3.464301 | 71.70608 | 588.9312 | 8.085713 | 3.91359 | 81.03751 | 665.3103 | 8.854445 | 4.262647 | 88.29292 | 724.65 | 10.05528 | 4.799911 | 99.47056 | 815.9848 | 10.99771 | 5.21473 | 108.1096 | 886.504 | 12.46524 | 5.848718 | 121.3289 | 994.282 | 13.61304 | 6.334424 | 131.47 | 1076.852 | 15.3935 | 7.070224 | 146.8569 | 1201.938 | 16.78026 | 7.628465 | 158.5517 | 1296.839
180 | 6.406385 | 3.546786 | 73.36957 | 602.9536 | 7.295902 | 4.017304 | 83.12867 | 682.9417 | 7.997555 | 4.384674 | 90.75301 | 745.3946 | 9.096427 | 4.953329 | 102.5631 | 842.0659 | 9.96125 | 5.395122 | 111.7457 | 917.1707 | 11.31219 | 6.075125 | 125.8924 | 1032.771 | 12.37242 | 6.600152 | 136.8262 | 1122.026 | 14.0234 | 7.402578 | 153.5569 | 1258.438 | 15.31467 | 8.017327 | 166.3917 | 1362.946 | 17.31769 | 8.948615 | 185.8658 | 1521.265 | 18.8778 | 9.655173 | 200.667 | 1641.379
200 | 7.118206 | 4.377685 | 90.57971 | 744.2064 | 8.106558 | 4.958424 | 102.628 | 842.9321 | 8.886172 | 5.411851 | 112.0408 | 920.0147 | 10.10714 | 6.113711 | 126.6211 | 1039.331 | 11.06806 | 6.658992 | 137.9577 | 1132.029 | 12.5691 | 7.498277 | 155.4227 | 1274.707 | 13.74714 | 8.146283 | 168.9213 | 1384.868 | 15.58155 | 9.136658 | 189.5764 | 1553.232 | 17.0163 | 9.895393 | 205.4218 | 1682.217 | 19.24188 | 11.0448 | 229.464 | 1877.616 | 20.97533 | 11.91683 | 247.737 | 2025.862
225 | 8.007981 | 5.541516 | 114.6399 | 942.0578 | 9.119878 | 6.276655 | 129.8885 | 1067.031 | 9.996944 | 6.850634 | 141.8016 | 1164.608 | 11.37053 | 7.739099 | 160.2549 | 1315.647 | 12.45156 | 8.429355 | 174.6027 | 1432.99 | 14.14024 | 9.491788 | 196.7069 | 1613.604 | 15.46553 | 10.31209 | 213.791 | 1753.055 | 17.52925 | 11.56579 | 239.9326 | 1966.185 | 19.14333 | 12.52627 | 259.987 | 2129.466 | 21.64712 | 13.9813 | 290.4153 | 2376.821 | 23.59725 | 15.08522 | 313.5421 | 2564.487
250 | 8.897757 | 6.84088 | 141.5308 | 1162.95 | 10.1332 | 7.748389 | 160.3562 | 1317.226 | 11.10772 | 8.456951 | 175.0637 | 1437.682 | 12.63393 | 9.553735 | 197.8455 | 1624.135 | 13.83507 | 10.40584 | 215.5589 | 1768.992 | 15.71138 | 11.71738 | 242.848 | 1991.954 | 17.18392 | 12.73001 | 263.9395 | 2164.102 | 19.47694 | 14.27766 | 296.2131 | 2427.203 | 21.27037 | 15.46334 | 320.9716 | 2628.768 | 24.05235 | 17.25952 | 358.5374 | 2934.118 | 26.21916 | 18.62226 | 387.0891 | 3165.783
Цена за 1 кг., руб. с НДС
180
Трубы АльфаЭнерго II (термостойкие, до 500 кВ)
Dn | SN 4 |  |  |  | SN 6 |  |  |  | SN 8 |  |  |  | SN 12 |  |  |  | SN 16 |  |  |  | SN 24 |  |  |  | SN 32 |  |  |  | SN 48 |  |  |  | SN 64 |  |  |  | SN 96 |  |  |  | SN 128
Диаметр | e, мм | m, кг | Fmax, кН | Цена | e, мм | m, кг | Fmax, кН | Цена | e, мм | m, кг | Fmax, кН | Цена | e, мм | m, кг | Fmax, кН | Цена | e, мм | m, кг | Fmax, кН | Цена | e, мм | m, кг | Fmax, кН | Цена | e, мм | m, кг | Fmax, кН | Цена | e, мм | m, кг | Fmax, кН | Цена | e, мм | m, кг | Fmax, кН | Цена | e, мм | m, кг | Fmax, кН | Цена | e, мм | m, кг | Fmax, кН | Цена
50 | 1.779551 | 0.2737548 | 5.661232 | 49.27586 | 2.02664 | 0.3100718 | 6.414249 | 55.81292 | 2.221543 | 0.3384273 | 7.002547 | 60.91692 | 2.526785 | 0.3823192 | 7.91382 | 68.81746 | 2.767014 | 0.4164194 | 8.622355 | 74.9555 | 3.142275 | 0.4689063 | 9.713922 | 84.40313 | 3.436784 | 0.5094314 | 10.55758 | 91.69765 | 3.895388 | 0.5713684 | 11.84852 | 102.8463 | 4.254074 | 0.6188195 | 12.83886 | 111.3875 | 4.81047 | 0.6907041 | 14.3415 | 124.3267 | 5.243833 | 0.7452426 | 15.48356 | 134.1437
63 | 2.242235 | 0.4345001 | 8.987772 | 78.21002 | 2.553566 | 0.4921412 | 10.18326 | 88.58542 | 2.799144 | 0.5371461 | 11.11724 | 96.6863 | 3.18375 | 0.6068095 | 12.56398 | 109.2257 | 3.486438 | 0.6609317 | 13.68885 | 118.9677 | 3.959267 | 0.744236 | 15.42182 | 133.9625 | 4.330348 | 0.808555 | 16.76121 | 145.5399 | 4.908189 | 0.906857 | 18.81072 | 163.2343 | 5.360133 | 0.9821676 | 20.38298 | 176.7902 | 6.061192 | 1.096256 | 22.76856 | 197.3261 | 6.607229 | 1.182814 | 24.5817 | 212.9065
75 | 2.669327 | 0.6157241 | 12.73777 | 110.8303 | 3.039959 | 0.6974061 | 14.43206 | 125.5331 | 3.332315 | 0.7611815 | 15.75573 | 137.0127 | 3.790178 | 0.8598998 | 17.80609 | 154.782 | 4.150521 | 0.936595 | 19.4003 | 168.5871 | 4.713413 | 1.054643 | 21.85632 | 189.8358 | 5.155176 | 1.145788 | 23.75456 | 206.2418 | 5.843082 | 1.285088 | 26.65918 | 231.3158 | 6.381111 | 1.391808 | 28.88745 | 250.5254 | 7.215705 | 1.553478 | 32.26837 | 279.626 | 7.865749 | 1.676135 | 34.83802 | 301.7043
90 | 3.203193 | 0.8869655 | 18.34239 | 159.6538 | 3.647951 | 1.004633 | 20.78217 | 180.8339 | 3.998778 | 1.096505 | 22.68825 | 197.3708 | 4.548214 | 1.238714 | 25.64078 | 222.9686 | 4.980625 | 1.349199 | 27.93643 | 242.8558 | 5.656096 | 1.519256 | 31.47311 | 273.4661 | 6.186211 | 1.650558 | 34.20656 | 297.1004 | 7.011699 | 1.851234 | 38.38922 | 333.222 | 7.657333 | 2.004975 | 41.59792 | 360.8955 | 8.658846 | 2.237881 | 46.46645 | 402.8186 | 9.438899 | 2.414586 | 50.16674 | 434.6255
110 | 3.915013 | 1.324315 | 27.40036 | 238.3768 | 4.458607 | 1.499998 | 31.04497 | 269.9997 | 4.887395 | 1.637167 | 33.89233 | 294.6901 | 5.558928 | 1.849491 | 38.30289 | 332.9084 | 6.087431 | 2.014447 | 41.7322 | 362.6005 | 6.913006 | 2.268345 | 47.01538 | 408.3021 | 7.560925 | 2.464378 | 51.09869 | 443.588 | 8.569854 | 2.763983 | 57.34686 | 497.5169 | 9.358963 | 2.993514 | 62.14011 | 538.8325 | 10.58303 | 3.34123 | 69.41285 | 601.4214 | 11.53643 | 3.605036 | 74.94044 | 648.9065
125 | 4.448878 | 1.710594 | 35.3827 | 307.9069 | 5.066599 | 1.937523 | 40.08906 | 348.7541 | 5.553858 | 2.114704 | 43.76592 | 380.6468 | 6.316963 | 2.388964 | 49.46137 | 430.0136 | 6.917535 | 2.60204 | 53.88972 | 468.3672 | 7.855688 | 2.930004 | 60.71201 | 527.4008 | 8.59196 | 3.183224 | 65.98488 | 572.9804 | 9.73847 | 3.570234 | 74.05328 | 642.6422 | 10.63518 | 3.866728 | 80.24291 | 696.0111 | 12.02618 | 4.31589 | 89.63436 | 776.8603 | 13.10958 | 4.656665 | 96.77227 | 838.1997
140 | 4.982744 | 2.1454 | 44.38406 | 386.1721 | 5.674591 | 2.430009 | 50.28771 | 437.4017 | 6.220321 | 2.652225 | 54.89997 | 477.4005 | 7.074999 | 2.996194 | 62.04435 | 539.3149 | 7.747639 | 3.263427 | 67.59927 | 587.4168 | 8.798371 | 3.674747 | 76.15715 | 661.4544 | 9.622996 | 3.992325 | 82.77143 | 718.6185 | 10.90709 | 4.477695 | 92.89243 | 805.9852 | 11.91141 | 4.849543 | 100.6567 | 872.9178 | 13.46932 | 5.412857 | 112.4373 | 974.3143 | 14.68273 | 5.840235 | 121.3911 | 1051.242
160 | 5.694564 | 2.802292 | 57.97102 | 504.4126 | 6.485247 | 3.174045 | 65.68191 | 571.3282 | 7.108938 | 3.464301 | 71.70608 | 623.5742 | 8.085713 | 3.91359 | 81.03751 | 704.4462 | 8.854445 | 4.262647 | 88.29292 | 767.2765 | 10.05528 | 4.799911 | 99.47056 | 863.9839 | 10.99771 | 5.21473 | 108.1096 | 938.6513 | 12.46524 | 5.848718 | 121.3289 | 1052.769 | 13.61304 | 6.334424 | 131.47 | 1140.196 | 15.3935 | 7.070224 | 146.8569 | 1272.64 | 16.78026 | 7.628465 | 158.5517 | 1373.124
180 | 6.406385 | 3.546786 | 73.36957 | 638.4214 | 7.295902 | 4.017304 | 83.12867 | 723.1148 | 7.997555 | 4.384674 | 90.75301 | 789.2414 | 9.096427 | 4.953329 | 102.5631 | 891.5992 | 9.96125 | 5.395122 | 111.7457 | 971.122 | 11.31219 | 6.075125 | 125.8924 | 1093.522 | 12.37242 | 6.600152 | 136.8262 | 1188.027 | 14.0234 | 7.402578 | 153.5569 | 1332.464 | 15.31467 | 8.017327 | 166.3917 | 1443.119 | 17.31769 | 8.948615 | 185.8658 | 1610.751 | 18.8778 | 9.655173 | 200.667 | 1737.931
200 | 7.118206 | 4.377685 | 90.57971 | 787.9833 | 8.106558 | 4.958424 | 102.628 | 892.5164 | 8.886172 | 5.411851 | 112.0408 | 974.1332 | 10.10714 | 6.113711 | 126.6211 | 1100.468 | 11.06806 | 6.658992 | 137.9577 | 1198.618 | 12.5691 | 7.498277 | 155.4227 | 1349.69 | 13.74714 | 8.146283 | 168.9213 | 1466.331 | 15.58155 | 9.136658 | 189.5764 | 1644.598 | 17.0163 | 9.895393 | 205.4218 | 1781.171 | 19.24188 | 11.0448 | 229.464 | 1988.064 | 20.97533 | 11.91683 | 247.737 | 2145.03
225 | 8.007981 | 5.541516 | 114.6399 | 997.473 | 9.119878 | 6.276655 | 129.8885 | 1129.798 | 9.996944 | 6.850634 | 141.8016 | 1233.114 | 11.37053 | 7.739099 | 160.2549 | 1393.038 | 12.45156 | 8.429355 | 174.6027 | 1517.284 | 14.14024 | 9.491788 | 196.7069 | 1708.522 | 15.46553 | 10.31209 | 213.791 | 1856.176 | 17.52925 | 11.56579 | 239.9326 | 2081.843 | 19.14333 | 12.52627 | 259.987 | 2254.729 | 21.64712 | 13.9813 | 290.4153 | 2516.634 | 23.59725 | 15.08522 | 313.5421 | 2715.339
250 | 8.897757 | 6.84088 | 141.5308 | 1231.358 | 10.1332 | 7.748389 | 160.3562 | 1394.71 | 11.10772 | 8.456951 | 175.0637 | 1522.251 | 12.63393 | 9.553735 | 197.8455 | 1719.672 | 13.83507 | 10.40584 | 215.5589 | 1873.051 | 15.71138 | 11.71738 | 242.848 | 2109.128 | 17.18392 | 12.73001 | 263.9395 | 2291.402 | 19.47694 | 14.27766 | 296.2131 | 2569.98 | 21.27037 | 15.46334 | 320.9716 | 2783.401 | 24.05235 | 17.25952 | 358.5374 | 3106.714 | 26.21916 | 18.62226 | 387.0891 | 3352.006
Цена за 1 кг., руб. с НДС
190
Трубы АльфаЭнерго III (Термостойкие со скользящей внутренней поверхностью, до 500 кВ)
Dn | SN 4 |  |  |  | SN 6 |  |  |  | SN 8 |  |  |  | SN 12 |  |  |  | SN 16 |  |  |  | SN 24 |  |  |  | SN 32 |  |  |  | SN 48 |  |  |  | SN 64 |  |  |  | SN 96 |  |  |  | SN 128
Диаметр | e, мм | m, кг | Fmax, кН | Цена | e, мм | m, кг | Fmax, кН | Цена | e, мм | m, кг | Fmax, кН | Цена | e, мм | m, кг | Fmax, кН | Цена | e, мм | m, кг | Fmax, кН | Цена | e, мм | m, кг | Fmax, кН | Цена | e, мм | m, кг | Fmax, кН | Цена | e, мм | m, кг | Fmax, кН | Цена | e, мм | m, кг | Fmax, кН | Цена | e, мм | m, кг | Fmax, кН | Цена | e, мм | m, кг | Fmax, кН | Цена
50 | 1.779551 | 0.2737548 | 5.661232 | 52.01341 | 2.02664 | 0.3100718 | 6.414249 | 58.91364 | 2.221543 | 0.3384273 | 7.002547 | 64.30119 | 2.526785 | 0.3823192 | 7.91382 | 72.64065 | 2.767014 | 0.4164194 | 8.622355 | 79.11969 | 3.142275 | 0.4689063 | 9.713922 | 89.09219 | 3.436784 | 0.5094314 | 10.55758 | 96.79196 | 3.895388 | 0.5713684 | 11.84852 | 108.56 | 4.254074 | 0.6188195 | 12.83886 | 117.5757 | 4.81047 | 0.6907041 | 14.3415 | 131.2338 | 5.243833 | 0.7452426 | 15.48356 | 141.5961
63 | 2.242235 | 0.4345001 | 8.987772 | 82.55502 | 2.553566 | 0.4921412 | 10.18326 | 93.50683 | 2.799144 | 0.5371461 | 11.11724 | 102.0578 | 3.18375 | 0.6068095 | 12.56398 | 115.2938 | 3.486438 | 0.6609317 | 13.68885 | 125.577 | 3.959267 | 0.744236 | 15.42182 | 141.4048 | 4.330348 | 0.808555 | 16.76121 | 153.6254 | 4.908189 | 0.906857 | 18.81072 | 172.3028 | 5.360133 | 0.9821676 | 20.38298 | 186.6118 | 6.061192 | 1.096256 | 22.76856 | 208.2887 | 6.607229 | 1.182814 | 24.5817 | 224.7347
75 | 2.669327 | 0.6157241 | 12.73777 | 116.9876 | 3.039959 | 0.6974061 | 14.43206 | 132.5072 | 3.332315 | 0.7611815 | 15.75573 | 144.6245 | 3.790178 | 0.8598998 | 17.80609 | 163.381 | 4.150521 | 0.936595 | 19.4003 | 177.9531 | 4.713413 | 1.054643 | 21.85632 | 200.3822 | 5.155176 | 1.145788 | 23.75456 | 217.6996 | 5.843082 | 1.285088 | 26.65918 | 244.1667 | 6.381111 | 1.391808 | 28.88745 | 264.4435 | 7.215705 | 1.553478 | 32.26837 | 295.1608 | 7.865749 | 1.676135 | 34.83802 | 318.4657
90 | 3.203193 | 0.8869655 | 18.34239 | 168.5235 | 3.647951 | 1.004633 | 20.78217 | 190.8802 | 3.998778 | 1.096505 | 22.68825 | 208.3359 | 4.548214 | 1.238714 | 25.64078 | 235.3557 | 4.980625 | 1.349199 | 27.93643 | 256.3478 | 5.656096 | 1.519256 | 31.47311 | 288.6587 | 6.186211 | 1.650558 | 34.20656 | 313.606 | 7.011699 | 1.851234 | 38.38922 | 351.7344 | 7.657333 | 2.004975 | 41.59792 | 380.9453 | 8.658846 | 2.237881 | 46.46645 | 425.1974 | 9.438899 | 2.414586 | 50.16674 | 458.7714
110 | 3.915013 | 1.324315 | 27.40036 | 251.6199 | 4.458607 | 1.499998 | 31.04497 | 284.9997 | 4.887395 | 1.637167 | 33.89233 | 311.0617 | 5.558928 | 1.849491 | 38.30289 | 351.4033 | 6.087431 | 2.014447 | 41.7322 | 382.745 | 6.913006 | 2.268345 | 47.01538 | 430.9855 | 7.560925 | 2.464378 | 51.09869 | 468.2317 | 8.569854 | 2.763983 | 57.34686 | 525.1568 | 9.358963 | 2.993514 | 62.14011 | 568.7676 | 10.58303 | 3.34123 | 69.41285 | 634.8336 | 11.53643 | 3.605036 | 74.94044 | 684.9568
125 | 4.448878 | 1.710594 | 35.3827 | 325.0128 | 5.066599 | 1.937523 | 40.08906 | 368.1294 | 5.553858 | 2.114704 | 43.76592 | 401.7938 | 6.316963 | 2.388964 | 49.46137 | 453.9032 | 6.917535 | 2.60204 | 53.88972 | 494.3876 | 7.855688 | 2.930004 | 60.71201 | 556.7008 | 8.59196 | 3.183224 | 65.98488 | 604.8126 | 9.73847 | 3.570234 | 74.05328 | 678.3445 | 10.63518 | 3.866728 | 80.24291 | 734.6784 | 12.02618 | 4.31589 | 89.63436 | 820.0192 | 13.10958 | 4.656665 | 96.77227 | 884.7664
140 | 4.982744 | 2.1454 | 44.38406 | 407.6261 | 5.674591 | 2.430009 | 50.28771 | 461.7018 | 6.220321 | 2.652225 | 54.89997 | 503.9228 | 7.074999 | 2.996194 | 62.04435 | 569.2769 | 7.747639 | 3.263427 | 67.59927 | 620.051 | 8.798371 | 3.674747 | 76.15715 | 698.2019 | 9.622996 | 3.992325 | 82.77143 | 758.5418 | 10.90709 | 4.477695 | 92.89243 | 850.7621 | 11.91141 | 4.849543 | 100.6567 | 921.4132 | 13.46932 | 5.412857 | 112.4373 | 1028.443 | 14.68273 | 5.840235 | 121.3911 | 1109.645
160 | 5.694564 | 2.802292 | 57.97102 | 532.4355 | 6.485247 | 3.174045 | 65.68191 | 603.0686 | 7.108938 | 3.464301 | 71.70608 | 658.2173 | 8.085713 | 3.91359 | 81.03751 | 743.5822 | 8.854445 | 4.262647 | 88.29292 | 809.903 | 10.05528 | 4.799911 | 99.47056 | 911.983 | 10.99771 | 5.21473 | 108.1096 | 990.7986 | 12.46524 | 5.848718 | 121.3289 | 1111.256 | 13.61304 | 6.334424 | 131.47 | 1203.541 | 15.3935 | 7.070224 | 146.8569 | 1343.342 | 16.78026 | 7.628465 | 158.5517 | 1449.408
180 | 6.406385 | 3.546786 | 73.36957 | 673.8893 | 7.295902 | 4.017304 | 83.12867 | 763.2878 | 7.997555 | 4.384674 | 90.75301 | 833.0881 | 9.096427 | 4.953329 | 102.5631 | 941.1325 | 9.96125 | 5.395122 | 111.7457 | 1025.073 | 11.31219 | 6.075125 | 125.8924 | 1154.274 | 12.37242 | 6.600152 | 136.8262 | 1254.029 | 14.0234 | 7.402578 | 153.5569 | 1406.49 | 15.31467 | 8.017327 | 166.3917 | 1523.292 | 17.31769 | 8.948615 | 185.8658 | 1700.237 | 18.8778 | 9.655173 | 200.667 | 1834.483
200 | 7.118206 | 4.377685 | 90.57971 | 831.7601 | 8.106558 | 4.958424 | 102.628 | 942.1006 | 8.886172 | 5.411851 | 112.0408 | 1028.252 | 10.10714 | 6.113711 | 126.6211 | 1161.605 | 11.06806 | 6.658992 | 137.9577 | 1265.208 | 12.5691 | 7.498277 | 155.4227 | 1424.673 | 13.74714 | 8.146283 | 168.9213 | 1547.794 | 15.58155 | 9.136658 | 189.5764 | 1735.965 | 17.0163 | 9.895393 | 205.4218 | 1880.125 | 19.24188 | 11.0448 | 229.464 | 2098.512 | 20.97533 | 11.91683 | 247.737 | 2264.198
225 | 8.007981 | 5.541516 | 114.6399 | 1052.888 | 9.119878 | 6.276655 | 129.8885 | 1192.564 | 9.996944 | 6.850634 | 141.8016 | 1301.62 | 11.37053 | 7.739099 | 160.2549 | 1470.429 | 12.45156 | 8.429355 | 174.6027 | 1601.577 | 14.14024 | 9.491788 | 196.7069 | 1803.44 | 15.46553 | 10.31209 | 213.791 | 1959.297 | 17.52925 | 11.56579 | 239.9326 | 2197.5 | 19.14333 | 12.52627 | 259.987 | 2379.991 | 21.64712 | 13.9813 | 290.4153 | 2656.447 | 23.59725 | 15.08522 | 313.5421 | 2866.191
Цена за 1 кг., руб. с НДС
210
Трубы АльфаЭнерго III НГ (Термостойкие негорючие, до 500 кВ)
Dn | SN 4 |  |  |  | SN 6 |  |  |  | SN 8 |  |  |  | SN 12 |  |  |  | SN 16 |  |  |  | SN 24 |  |  |  | SN 32 |  |  |  | SN 48 |  |  |  | SN 64 |  |  |  | SN 96 |  |  |  | SN 128
Диаметр | e, мм | m, кг | Fmax, кН | Цена | e, мм | m, кг | Fmax, кН | Цена | e, мм | m, кг | Fmax, кН | Цена | e, мм | m, кг | Fmax, кН | Цена | e, мм | m, кг | Fmax, кН | Цена | e, мм | m, кг | Fmax, кН | Цена | e, мм | m, кг | Fmax, кН | Цена | e, мм | m, кг | Fmax, кН | Цена | e, мм | m, кг | Fmax, кН | Цена | e, мм | m, кг | Fmax, кН | Цена | e, мм | m, кг | Fmax, кН | Цена
50 | 1.779551 | 0.2737548 | 5.661232 | 57.48851 | 2.02664 | 0.3100718 | 6.414249 | 65.11507 | 2.221543 | 0.3384273 | 7.002547 | 71.06974 | 2.526785 | 0.3823192 | 7.91382 | 80.28704 | 2.767014 | 0.4164194 | 8.622355 | 87.44808 | 3.142275 | 0.4689063 | 9.713922 | 98.47032 | 3.436784 | 0.5094314 | 10.55758 | 106.9806 | 3.895388 | 0.5713684 | 11.84852 | 119.9874 | 4.254074 | 0.6188195 | 12.83886 | 129.9521 | 4.81047 | 0.6907041 | 14.3415 | 145.0479 | 5.243833 | 0.7452426 | 15.48356 | 156.501
63 | 2.242235 | 0.4345001 | 8.987772 | 91.24502 | 2.553566 | 0.4921412 | 10.18326 | 103.3497 | 2.799144 | 0.5371461 | 11.11724 | 112.8007 | 3.18375 | 0.6068095 | 12.56398 | 127.43 | 3.486438 | 0.6609317 | 13.68885 | 138.7957 | 3.959267 | 0.744236 | 15.42182 | 156.2896 | 4.330348 | 0.808555 | 16.76121 | 169.7965 | 4.908189 | 0.906857 | 18.81072 | 190.44 | 5.360133 | 0.9821676 | 20.38298 | 206.2552 | 6.061192 | 1.096256 | 22.76856 | 230.2138 | 6.607229 | 1.182814 | 24.5817 | 248.391
75 | 2.669327 | 0.6157241 | 12.73777 | 129.3021 | 3.039959 | 0.6974061 | 14.43206 | 146.4553 | 3.332315 | 0.7611815 | 15.75573 | 159.8481 | 3.790178 | 0.8598998 | 17.80609 | 180.579 | 4.150521 | 0.936595 | 19.4003 | 196.685 | 4.713413 | 1.054643 | 21.85632 | 221.4751 | 5.155176 | 1.145788 | 23.75456 | 240.6154 | 5.843082 | 1.285088 | 26.65918 | 269.8685 | 6.381111 | 1.391808 | 28.88745 | 292.2796 | 7.215705 | 1.553478 | 32.26837 | 326.2304 | 7.865749 | 1.676135 | 34.83802 | 351.9884
90 | 3.203193 | 0.8869655 | 18.34239 | 186.2628 | 3.647951 | 1.004633 | 20.78217 | 210.9728 | 3.998778 | 1.096505 | 22.68825 | 230.2659 | 4.548214 | 1.238714 | 25.64078 | 260.13 | 4.980625 | 1.349199 | 27.93643 | 283.3318 | 5.656096 | 1.519256 | 31.47311 | 319.0438 | 6.186211 | 1.650558 | 34.20656 | 346.6171 | 7.011699 | 1.851234 | 38.38922 | 388.759 | 7.657333 | 2.004975 | 41.59792 | 421.0448 | 8.658846 | 2.237881 | 46.46645 | 469.9551 | 9.438899 | 2.414586 | 50.16674 | 507.0631
110 | 3.915013 | 1.324315 | 27.40036 | 278.1062 | 4.458607 | 1.499998 | 31.04497 | 314.9996 | 4.887395 | 1.637167 | 33.89233 | 343.8051 | 5.558928 | 1.849491 | 38.30289 | 388.3931 | 6.087431 | 2.014447 | 41.7322 | 423.0339 | 6.913006 | 2.268345 | 47.01538 | 476.3524 | 7.560925 | 2.464378 | 51.09869 | 517.5193 | 8.569854 | 2.763983 | 57.34686 | 580.4364 | 9.358963 | 2.993514 | 62.14011 | 628.6379 | 10.58303 | 3.34123 | 69.41285 | 701.6582 | 11.53643 | 3.605036 | 74.94044 | 757.0576
125 | 4.448878 | 1.710594 | 35.3827 | 359.2247 | 5.066599 | 1.937523 | 40.08906 | 406.8798 | 5.553858 | 2.114704 | 43.76592 | 444.0879 | 6.316963 | 2.388964 | 49.46137 | 501.6825 | 6.917535 | 2.60204 | 53.88972 | 546.4285 | 7.855688 | 2.930004 | 60.71201 | 615.3009 | 8.59196 | 3.183224 | 65.98488 | 668.4771 | 9.73847 | 3.570234 | 74.05328 | 749.7492 | 10.63518 | 3.866728 | 80.24291 | 812.0129 | 12.02618 | 4.31589 | 89.63436 | 906.337 | 13.10958 | 4.656665 | 96.77227 | 977.8997
140 | 4.982744 | 2.1454 | 44.38406 | 450.5341 | 5.674591 | 2.430009 | 50.28771 | 510.3019 | 6.220321 | 2.652225 | 54.89997 | 556.9673 | 7.074999 | 2.996194 | 62.04435 | 629.2007 | 7.747639 | 3.263427 | 67.59927 | 685.3196 | 8.798371 | 3.674747 | 76.15715 | 771.6968 | 9.622996 | 3.992325 | 82.77143 | 838.3883 | 10.90709 | 4.477695 | 92.89243 | 940.316 | 11.91141 | 4.849543 | 100.6567 | 1018.404 | 13.46932 | 5.412857 | 112.4373 | 1136.7 | 14.68273 | 5.840235 | 121.3911 | 1226.449
160 | 5.694564 | 2.802292 | 57.97102 | 588.4814 | 6.485247 | 3.174045 | 65.68191 | 666.5495 | 7.108938 | 3.464301 | 71.70608 | 727.5033 | 8.085713 | 3.91359 | 81.03751 | 821.854 | 8.854445 | 4.262647 | 88.29292 | 895.1559 | 10.05528 | 4.799911 | 99.47056 | 1007.981 | 10.99771 | 5.21473 | 108.1096 | 1095.093 | 12.46524 | 5.848718 | 121.3289 | 1228.231 | 13.61304 | 6.334424 | 131.47 | 1330.229 | 15.3935 | 7.070224 | 146.8569 | 1484.747 | 16.78026 | 7.628465 | 158.5517 | 1601.978
180 | 6.406385 | 3.546786 | 73.36957 | 744.825 | 7.295902 | 4.017304 | 83.12867 | 843.6339 | 7.997555 | 4.384674 | 90.75301 | 920.7816 | 9.096427 | 4.953329 | 102.5631 | 1040.199 | 9.96125 | 5.395122 | 111.7457 | 1132.976 | 11.31219 | 6.075125 | 125.8924 | 1275.776 | 12.37242 | 6.600152 | 136.8262 | 1386.032 | 14.0234 | 7.402578 | 153.5569 | 1554.541 | 15.31467 | 8.017327 | 166.3917 | 1683.639 | 17.31769 | 8.948615 | 185.8658 | 1879.209 | 18.8778 | 9.655173 | 200.667 | 2027.586
200 | 7.118206 | 4.377685 | 90.57971 | 919.3138 | 8.106558 | 4.958424 | 102.628 | 1041.269 | 8.886172 | 5.411851 | 112.0408 | 1136.489 | 10.10714 | 6.113711 | 126.6211 | 1283.879 | 11.06806 | 6.658992 | 137.9577 | 1398.388 | 12.5691 | 7.498277 | 155.4227 | 1574.638 | 13.74714 | 8.146283 | 168.9213 | 1710.719 | 15.58155 | 9.136658 | 189.5764 | 1918.698 | 17.0163 | 9.895393 | 205.4218 | 2078.033 | 19.24188 | 11.0448 | 229.464 | 2319.408 | 20.97533 | 11.91683 | 247.737 | 2502.535
225 | 8.007981 | 5.541516 | 114.6399 | 1163.718 | 9.119878 | 6.276655 | 129.8885 | 1318.098 | 9.996944 | 6.850634 | 141.8016 | 1438.633 | 11.37053 | 7.739099 | 160.2549 | 1625.211 | 12.45156 | 8.429355 | 174.6027 | 1770.165 | 14.14024 | 9.491788 | 196.7069 | 1993.276 | 15.46553 | 10.31209 | 213.791 | 2165.538 | 17.52925 | 11.56579 | 239.9326 | 2428.816 | 19.14333 | 12.52627 | 259.987 | 2630.517 | 21.64712 | 13.9813 | 290.4153 | 2936.074 | 23.59725 | 15.08522 | 313.5421 | 3167.895
Цена за 1 кг., руб. с НДС
350
Трубы АльфаЭнерго III ПРО (Термостойкие негорючие с дополнительным защитным покрытием, до 500 кВ)
Dn | SN 4 |  |  |  | SN 6 |  |  |  | SN 8 |  |  |  | SN 12 |  |  |  | SN 16 |  |  |  | SN 24 |  |  |  | SN 32 |  |  |  | SN 48 |  |  |  | SN 64 |  |  |  | SN 96 |  |  |  | SN 128
Диаметр | e, мм | m, кг | Fmax, кН | Цена | e, мм | m, кг | Fmax, кН | Цена | e, мм | m, кг | Fmax, кН | Цена | e, мм | m, кг | Fmax, кН | Цена | e, мм | m, кг | Fmax, кН | Цена | e, мм | m, кг | Fmax, кН | Цена | e, мм | m, кг | Fmax, кН | Цена | e, мм | m, кг | Fmax, кН | Цена | e, мм | m, кг | Fmax, кН | Цена | e, мм | m, кг | Fmax, кН | Цена | e, мм | m, кг | Fmax, кН | Цена
50 | 1.779551 | 0.2737548 | 5.661232 | 95.81418 | 2.02664 | 0.3100718 | 6.414249 | 108.5251 | 2.221543 | 0.3384273 | 7.002547 | 118.4496 | 2.526785 | 0.3823192 | 7.91382 | 133.8117 | 2.767014 | 0.4164194 | 8.622355 | 145.7468 | 3.142275 | 0.4689063 | 9.713922 | 164.1172 | 3.436784 | 0.5094314 | 10.55758 | 178.301 | 3.895388 | 0.5713684 | 11.84852 | 199.9789 | 4.254074 | 0.6188195 | 12.83886 | 216.5868 | 4.81047 | 0.6907041 | 14.3415 | 241.7464 | 5.243833 | 0.7452426 | 15.48356 | 260.8349
63 | 2.242235 | 0.4345001 | 8.987772 | 152.075 | 2.553566 | 0.4921412 | 10.18326 | 172.2494 | 2.799144 | 0.5371461 | 11.11724 | 188.0011 | 3.18375 | 0.6068095 | 12.56398 | 212.3833 | 3.486438 | 0.6609317 | 13.68885 | 231.3261 | 3.959267 | 0.744236 | 15.42182 | 260.4826 | 4.330348 | 0.808555 | 16.76121 | 282.9942 | 4.908189 | 0.906857 | 18.81072 | 317.4 | 5.360133 | 0.9821676 | 20.38298 | 343.7587 | 6.061192 | 1.096256 | 22.76856 | 383.6897 | 6.607229 | 1.182814 | 24.5817 | 413.985
75 | 2.669327 | 0.6157241 | 12.73777 | 215.5034 | 3.039959 | 0.6974061 | 14.43206 | 244.0921 | 3.332315 | 0.7611815 | 15.75573 | 266.4135 | 3.790178 | 0.8598998 | 17.80609 | 300.9649 | 4.150521 | 0.936595 | 19.4003 | 327.8083 | 4.713413 | 1.054643 | 21.85632 | 369.1251 | 5.155176 | 1.145788 | 23.75456 | 401.0256 | 5.843082 | 1.285088 | 26.65918 | 449.7808 | 6.381111 | 1.391808 | 28.88745 | 487.1327 | 7.215705 | 1.553478 | 32.26837 | 543.7173 | 7.865749 | 1.676135 | 34.83802 | 586.6473
90 | 3.203193 | 0.8869655 | 18.34239 | 310.4379 | 3.647951 | 1.004633 | 20.78217 | 351.6214 | 3.998778 | 1.096505 | 22.68825 | 383.7766 | 4.548214 | 1.238714 | 25.64078 | 433.55 | 4.980625 | 1.349199 | 27.93643 | 472.2196 | 5.656096 | 1.519256 | 31.47311 | 531.7397 | 6.186211 | 1.650558 | 34.20656 | 577.6952 | 7.011699 | 1.851234 | 38.38922 | 647.9317 | 7.657333 | 2.004975 | 41.59792 | 701.7413 | 8.658846 | 2.237881 | 46.46645 | 783.2584 | 9.438899 | 2.414586 | 50.16674 | 845.1051
110 | 3.915013 | 1.324315 | 27.40036 | 463.5104 | 4.458607 | 1.499998 | 31.04497 | 524.9994 | 4.887395 | 1.637167 | 33.89233 | 573.0085 | 5.558928 | 1.849491 | 38.30289 | 647.3219 | 6.087431 | 2.014447 | 41.7322 | 705.0565 | 6.913006 | 2.268345 | 47.01538 | 793.9207 | 7.560925 | 2.464378 | 51.09869 | 862.5321 | 8.569854 | 2.763983 | 57.34686 | 967.3941 | 9.358963 | 2.993514 | 62.14011 | 1047.73 | 10.58303 | 3.34123 | 69.41285 | 1169.43 | 11.53643 | 3.605036 | 74.94044 | 1261.763
125 | 4.448878 | 1.710594 | 35.3827 | 598.7078 | 5.066599 | 1.937523 | 40.08906 | 678.133 | 5.553858 | 2.114704 | 43.76592 | 740.1465 | 6.316963 | 2.388964 | 49.46137 | 836.1376 | 6.917535 | 2.60204 | 53.88972 | 910.7141 | 7.855688 | 2.930004 | 60.71201 | 1025.501 | 8.59196 | 3.183224 | 65.98488 | 1114.129 | 9.73847 | 3.570234 | 74.05328 | 1249.582 | 10.63518 | 3.866728 | 80.24291 | 1353.355 | 12.02618 | 4.31589 | 89.63436 | 1510.562 | 13.10958 | 4.656665 | 96.77227 | 1629.833
140 | 4.982744 | 2.1454 | 44.38406 | 750.8902 | 5.674591 | 2.430009 | 50.28771 | 850.5032 | 6.220321 | 2.652225 | 54.89997 | 928.2788 | 7.074999 | 2.996194 | 62.04435 | 1048.668 | 7.747639 | 3.263427 | 67.59927 | 1142.199 | 8.798371 | 3.674747 | 76.15715 | 1286.161 | 9.622996 | 3.992325 | 82.77143 | 1397.314 | 10.90709 | 4.477695 | 92.89243 | 1567.193 | 11.91141 | 4.849543 | 100.6567 | 1697.34 | 13.46932 | 5.412857 | 112.4373 | 1894.5 | 14.68273 | 5.840235 | 121.3911 | 2044.082
160 | 5.694564 | 2.802292 | 57.97102 | 980.8023 | 6.485247 | 3.174045 | 65.68191 | 1110.916 | 7.108938 | 3.464301 | 71.70608 | 1212.505 | 8.085713 | 3.91359 | 81.03751 | 1369.757 | 8.854445 | 4.262647 | 88.29292 | 1491.927 | 10.05528 | 4.799911 | 99.47056 | 1679.969 | 10.99771 | 5.21473 | 108.1096 | 1825.155 | 12.46524 | 5.848718 | 121.3289 | 2047.051 | 13.61304 | 6.334424 | 131.47 | 2217.048 | 15.3935 | 7.070224 | 146.8569 | 2474.578 | 16.78026 | 7.628465 | 158.5517 | 2669.963
180 | 6.406385 | 3.546786 | 73.36957 | 1241.375 | 7.295902 | 4.017304 | 83.12867 | 1406.057 | 7.997555 | 4.384674 | 90.75301 | 1534.636 | 9.096427 | 4.953329 | 102.5631 | 1733.665 | 9.96125 | 5.395122 | 111.7457 | 1888.293 | 11.31219 | 6.075125 | 125.8924 | 2126.294 | 12.37242 | 6.600152 | 136.8262 | 2310.053 | 14.0234 | 7.402578 | 153.5569 | 2590.902 | 15.31467 | 8.017327 | 166.3917 | 2806.064 | 17.31769 | 8.948615 | 185.8658 | 3132.015 | 18.8778 | 9.655173 | 200.667 | 3379.31
200 | 7.118206 | 4.377685 | 90.57971 | 1532.19 | 8.106558 | 4.958424 | 102.628 | 1735.449 | 8.886172 | 5.411851 | 112.0408 | 1894.148 | 10.10714 | 6.113711 | 126.6211 | 2139.799 | 11.06806 | 6.658992 | 137.9577 | 2330.647 | 12.5691 | 7.498277 | 155.4227 | 2624.397 | 13.74714 | 8.146283 | 168.9213 | 2851.199 | 15.58155 | 9.136658 | 189.5764 | 3197.83 | 17.0163 | 9.895393 | 205.4218 | 3463.388 | 19.24188 | 11.0448 | 229.464 | 3865.68 | 20.97533 | 11.91683 | 247.737 | 4170.892
225 | 8.007981 | 5.541516 | 114.6399 | 1939.531 | 9.119878 | 6.276655 | 129.8885 | 2196.829 | 9.996944 | 6.850634 | 141.8016 | 2397.722 | 11.37053 | 7.739099 | 160.2549 | 2708.684 | 12.45156 | 8.429355 | 174.6027 | 2950.274 | 14.14024 | 9.491788 | 196.7069 | 3322.126 | 15.46553 | 10.31209 | 213.791 | 3609.231 | 17.52925 | 11.56579 | 239.9326 | 4048.027 | 19.14333 | 12.52627 | 259.987 | 4384.194 | 21.64712 | 13.9813 | 290.4153 | 4893.456 | 23.59725 | 15.08522 | 313.5421 | 5279.826

## По F
[6 empty] | ПОЛИЭТИЛЕНОВЫЕ ТРУБЫ ДЛЯ КАБЕЛЬНЫХ СЕТЕЙ | [10 empty] | Сайт: www.elkan.ru
[6 empty] | ГОСТ Р МЭК 61386.24-2014 | [10 empty] | Почта: zakaz@elkan.ru
Телефон: +7 (495) 198-12-54
[7 empty] | F | код усилия протяжки
[7 empty] | e | толщина стенки, мм (милиметры)
[7 empty] | m | масса 1 погонного метра, кг (килограммы)
[7 empty] | Fmax | максимальное усилие протяжки при ГНБ, т (тонны)
[7 empty] | Цена | цена с учетом НДС за 1 погонный метр, руб. (рубли)
Цена за 1 кг., руб. с НДС
170
Трубы АльфаЭлектро II (защитная, до 1 кВ)
Dn | F1 |  |  |  | F2 |  |  |  | F3 |  |  |  | F4
Диаметр | e, мм | m, кг | Fmax, т | Цена | e, мм | m, кг | Fmax, т | Цена | e, мм | m, кг | Fmax, т | Цена | e, мм | m, кг | Fmax, т | Цена
50 | 4.5 | 0.6508505 | 0.8102583 | 110.6446 | 4 | 0.5852975 | 0.7281442 | 99.50058 | 3 | 0.4491187 | 0.5579801 | 76.35018 | 2.5 | 0.3784929 | 0.46993 | 64.34379
63 | 5.8 | 1.054139 | 1.312876 | 179.2036 | 5 | 0.9222679 | 1.147619 | 156.7855 | 3.5 | 0.6633423 | 0.8241089 | 112.7682 | 3 | 0.5736519 | 0.712315 | 97.52081
75 | 6.7 | 1.454136 | 1.810903 | 247.2032 | 5.5 | 1.216014 | 1.51268 | 206.7224 | 4.5 | 1.010139 | 1.248113 | 171.7236 | 3.6 | 0.8190684 | 1.017186 | 139.2416
90 | 8.1 | 2.108756 | 2.625237 | 358.4885 | 6.5 | 1.727383 | 2.147828 | 293.655 | 5.3 | 1.42999 | 1.776474 | 243.0983 | 4.5 | 1.226317 | 1.522573 | 208.4739
110 | 10.1 | 3.205227 | 3.992882 | 544.8886 | 8 | 2.595609 | 3.367837 | 441.2535 | 6.5 | 2.141905 | 2.662277 | 364.1239 | 5.5 | 1.830981 | 2.274461 | 311.2668
125 | 11.4 | 4.115313 | 5.124869 | 699.6032 | 9.5 | 3.49047 | 4.342153 | 593.3798 | 7.5 | 2.806362 | 3.487375 | 477.0815 | 6 | 2.275526 | 2.825516 | 386.8394
140 | 12.6 | 5.100551 | 6.27856 | 867.0937 | 10.5 | 4.325029 | 5.318377 | 735.255 | 8 | 3.362897 | 4.154476 | 571.6925 | 7 | 2.966208 | 3.662706 | 504.2554
160 | 14.5 | 6.703652 | 8.251845 | 1139.621 | 11.5 | 5.433364 | 6.962879 | 923.6718 | 9.5 | 4.552686 | 5.592167 | 773.9566 | 8 | 3.874423 | 4.756129 | 658.6519
180 | 16.3 | 8.47884 | 10.49757 | 1441.403 | 14 | 7.391335 | 9.142995 | 1256.527 | 10.5 | 5.667784 | 7.001827 | 963.5233 | 9 | 4.903756 | 6.054677 | 833.6385
200 | 18.2 | 10.51089 | 13.0172 | 1786.851 | 14.5 | 8.555497 | 10.90065 | 1454.434 | 11.5 | 6.902068 | 8.528282 | 1173.352 | 10 | 6.052526 | 7.47491 | 1028.929
225 | 20.4 | 13.26186 | 16.42057 | 2254.516 | 16.5 | 10.94413 | 13.94217 | 1860.502 | 13 | 8.77652 | 10.90633 | 1492.008 | 11 | 7.500687 | 9.207177 | 1275.117
Цена за 1 кг., руб. с НДС
180
Трубы АльфаЭнерго II (термостойкие, до 500 кВ)
Dn | F1 |  |  |  | F2 |  |  |  | F3 |  |  |  | F4
Диаметр | e, мм | m, кг | Fmax, т | Цена | e, мм | m, кг | Fmax, т | Цена | e, мм | m, кг | Fmax, т | Цена | e, мм | m, кг | Fmax, т | Цена
50 | 4.5 | 0.6508505 | 0.8102583 | 117.1531 | 4 | 0.5852975 | 0.7281442 | 105.3536 | 3 | 0.4491187 | 0.5579801 | 80.84136 | 2.5 | 0.3784929 | 0.46993 | 68.12872
63 | 5.8 | 1.054139 | 1.312876 | 189.745 | 5 | 0.9222679 | 1.147619 | 166.0082 | 3.5 | 0.6633423 | 0.8241089 | 119.4016 | 3 | 0.5736519 | 0.712315 | 103.2573
75 | 6.7 | 1.454136 | 1.810903 | 261.7445 | 5.5 | 1.216014 | 1.51268 | 218.8825 | 4.5 | 1.010139 | 1.248113 | 181.825 | 3.6 | 0.8190684 | 1.017186 | 147.4323
90 | 8.1 | 2.108756 | 2.625237 | 379.576 | 6.5 | 1.727383 | 2.147828 | 310.9289 | 5.3 | 1.42999 | 1.776474 | 257.3982 | 4.5 | 1.226317 | 1.522573 | 220.737
110 | 10.1 | 3.205227 | 3.992882 | 576.9409 | 8 | 2.595609 | 3.367837 | 467.2096 | 6.5 | 2.141905 | 2.662277 | 385.5429 | 5.5 | 1.830981 | 2.274461 | 329.5767
125 | 11.4 | 4.115313 | 5.124869 | 740.7563 | 9.5 | 3.49047 | 4.342153 | 628.2845 | 7.5 | 2.806362 | 3.487375 | 505.1451 | 6 | 2.275526 | 2.825516 | 409.5947
140 | 12.6 | 5.100551 | 6.27856 | 918.0992 | 10.5 | 4.325029 | 5.318377 | 778.5052 | 8 | 3.362897 | 4.154476 | 605.3215 | 7 | 2.966208 | 3.662706 | 533.9175
160 | 14.5 | 6.703652 | 8.251845 | 1206.657 | 11.5 | 5.433364 | 6.962879 | 978.0054 | 9.5 | 4.552686 | 5.592167 | 819.4835 | 8 | 3.874423 | 4.756129 | 697.3961
180 | 16.3 | 8.47884 | 10.49757 | 1526.191 | 14 | 7.391335 | 9.142995 | 1330.44 | 10.5 | 5.667784 | 7.001827 | 1020.201 | 9 | 4.903756 | 6.054677 | 882.676
200 | 18.2 | 10.51089 | 13.0172 | 1891.96 | 14.5 | 8.555497 | 10.90065 | 1539.989 | 11.5 | 6.902068 | 8.528282 | 1242.372 | 10 | 6.052526 | 7.47491 | 1089.455
225 | 20.4 | 13.26186 | 16.42057 | 2387.135 | 16.5 | 10.94413 | 13.94217 | 1969.943 | 13 | 8.77652 | 10.90633 | 1579.774 | 11 | 7.500687 | 9.207177 | 1350.124
Цена за 1 кг., руб. с НДС
190
Трубы АльфаЭнерго III (Термостойкие со скользящей внутренней поверхностью, до 500 кВ)
Dn | F1 |  |  |  | F2 |  |  |  | F3 |  |  |  | F4
Диаметр | e, мм | m, кг | Fmax, т | Цена | e, мм | m, кг | Fmax, т | Цена | e, мм | m, кг | Fmax, т | Цена | e, мм | m, кг | Fmax, т | Цена
50 | 4.5 | 0.6508505 | 0.8102583 | 123.6616 | 4 | 0.5852975 | 0.7281442 | 111.2065 | 3 | 0.4491187 | 0.5579801 | 85.33255 | 2.5 | 0.3784929 | 0.46993 | 71.91365
63 | 5.8 | 1.054139 | 1.312876 | 200.2864 | 5 | 0.9222679 | 1.147619 | 175.2309 | 3.5 | 0.6633423 | 0.8241089 | 126.035 | 3 | 0.5736519 | 0.712315 | 108.9939
75 | 6.7 | 1.454136 | 1.810903 | 276.2859 | 5.5 | 1.216014 | 1.51268 | 231.0427 | 4.5 | 1.010139 | 1.248113 | 191.9264 | 3.6 | 0.8190684 | 1.017186 | 155.623
90 | 8.1 | 2.108756 | 2.625237 | 400.6636 | 6.5 | 1.727383 | 2.147828 | 328.2027 | 5.3 | 1.42999 | 1.776474 | 271.6981 | 4.5 | 1.226317 | 1.522573 | 233.0002
110 | 10.1 | 3.205227 | 3.992882 | 608.9931 | 8 | 2.595609 | 3.367837 | 493.1657 | 6.5 | 2.141905 | 2.662277 | 406.962 | 5.5 | 1.830981 | 2.274461 | 347.8865
125 | 11.4 | 4.115313 | 5.124869 | 781.9094 | 9.5 | 3.49047 | 4.342153 | 663.1892 | 7.5 | 2.806362 | 3.487375 | 533.2087 | 6 | 2.275526 | 2.825516 | 432.3499
140 | 12.6 | 5.100551 | 6.27856 | 969.1047 | 10.5 | 4.325029 | 5.318377 | 821.7555 | 8 | 3.362897 | 4.154476 | 638.9505 | 7 | 2.966208 | 3.662706 | 563.5795
160 | 14.5 | 6.703652 | 8.251845 | 1273.694 | 11.5 | 5.433364 | 6.962879 | 1032.339 | 9.5 | 4.552686 | 5.592167 | 865.0103 | 8 | 3.874423 | 4.756129 | 736.1404
180 | 16.3 | 8.47884 | 10.49757 | 1610.98 | 14 | 7.391335 | 9.142995 | 1404.354 | 10.5 | 5.667784 | 7.001827 | 1076.879 | 9 | 4.903756 | 6.054677 | 931.7136
200 | 18.2 | 10.51089 | 13.0172 | 1997.069 | 14.5 | 8.555497 | 10.90065 | 1625.544 | 11.5 | 6.902068 | 8.528282 | 1311.393 | 10 | 6.052526 | 7.47491 | 1149.98
225 | 20.4 | 13.26186 | 16.42057 | 2519.754 | 16.5 | 10.94413 | 13.94217 | 2079.384 | 13 | 8.77652 | 10.90633 | 1667.539 | 11 | 7.500687 | 9.207177 | 1425.131
Цена за 1 кг., руб. с НДС
210
Трубы АльфаЭнерго III НГ (Термостойкие негорючие, до 500 кВ)
Dn | F1 |  |  |  | F2 |  |  |  | F3 |  |  |  | F4
Диаметр | e, мм | m, кг | Fmax, т | Цена | e, мм | m, кг | Fmax, т | Цена | e, мм | m, кг | Fmax, т | Цена | e, мм | m, кг | Fmax, т | Цена
50 | 4.5 | 0.6508505 | 0.8102583 | 136.6786 | 4 | 0.5852975 | 0.7281442 | 122.9125 | 3 | 0.4491187 | 0.5579801 | 94.31492 | 2.5 | 0.3784929 | 0.46993 | 79.4835
63 | 5.8 | 1.054139 | 1.312876 | 221.3692 | 5 | 0.9222679 | 1.147619 | 193.6763 | 3.5 | 0.6633423 | 0.8241089 | 139.3019 | 3 | 0.5736519 | 0.712315 | 120.4669
75 | 6.7 | 1.454136 | 1.810903 | 305.3686 | 5.5 | 1.216014 | 1.51268 | 255.363 | 4.5 | 1.010139 | 1.248113 | 212.1292 | 3.6 | 0.8190684 | 1.017186 | 172.0044
90 | 8.1 | 2.108756 | 2.625237 | 442.8387 | 6.5 | 1.727383 | 2.147828 | 362.7504 | 5.3 | 1.42999 | 1.776474 | 300.2979 | 4.5 | 1.226317 | 1.522573 | 257.5266
110 | 10.1 | 3.205227 | 3.992882 | 673.0977 | 8 | 2.595609 | 3.367837 | 545.0778 | 6.5 | 2.141905 | 2.662277 | 449.8001 | 5.5 | 1.830981 | 2.274461 | 384.5061
125 | 11.4 | 4.115313 | 5.124869 | 864.2157 | 9.5 | 3.49047 | 4.342153 | 732.9986 | 7.5 | 2.806362 | 3.487375 | 589.336 | 6 | 2.275526 | 2.825516 | 477.8605
140 | 12.6 | 5.100551 | 6.27856 | 1071.116 | 10.5 | 4.325029 | 5.318377 | 908.2561 | 8 | 3.362897 | 4.154476 | 706.2084 | 7 | 2.966208 | 3.662706 | 622.9037
160 | 14.5 | 6.703652 | 8.251845 | 1407.767 | 11.5 | 5.433364 | 6.962879 | 1141.006 | 9.5 | 4.552686 | 5.592167 | 956.064 | 8 | 3.874423 | 4.756129 | 813.6288
180 | 16.3 | 8.47884 | 10.49757 | 1780.556 | 14 | 7.391335 | 9.142995 | 1552.18 | 10.5 | 5.667784 | 7.001827 | 1190.235 | 9 | 4.903756 | 6.054677 | 1029.789
200 | 18.2 | 10.51089 | 13.0172 | 2207.287 | 14.5 | 8.555497 | 10.90065 | 1796.654 | 11.5 | 6.902068 | 8.528282 | 1449.434 | 10 | 6.052526 | 7.47491 | 1271.03
225 | 20.4 | 13.26186 | 16.42057 | 2784.991 | 16.5 | 10.94413 | 13.94217 | 2298.267 | 13 | 8.77652 | 10.90633 | 1843.069 | 11 | 7.500687 | 9.207177 | 1575.144

## По SDR
[6 empty] | ПОЛИЭТИЛЕНОВЫЕ ТРУБЫ ДЛЯ КАБЕЛЬНЫХ СЕТЕЙ | [10 empty] | Сайт: www.elkan.ru
[6 empty] | ГОСТ Р МЭК 61386.24-2014 | [10 empty] | Почта: zakaz@elkan.ru
Телефон: +7 (495) 198-12-54
[7 empty] | SDR | Коэффициент соотношение внешнего диаметра к толщине стенки
[7 empty] | F | код усилия протяжки
[7 empty] | e | толщина стенки, мм (милиметры)
[7 empty] | m | масса 1 погонного метра, кг (килограммы)
[7 empty] | Fmax | максимальное усилие протяжки при ГНБ, т (тонны)
[7 empty] | Цена | цена с учетом НДС за 1 погонный метр, руб. (рубли)
Цена за 1 кг., руб. с НДС
170
Трубы АльфаЭлектро II (защитная, до 1 кВ)
Dn | SDR 11 |  |  |  | SDR 13,6 |  |  |  | SDR 17 |  |  |  | SDR 21
Диаметр | e, мм | m, кг | Fmax, т | Цена | e, мм | m, кг | Fmax, т | Цена | e, мм | m, кг | Fmax, т | Цена | e, мм | m, кг | Fmax, т | Цена
50 | 4.6 | 0.663 | 0.8102583 | 112.71 | 3.7 | 0.545 | 0.7281442 | 92.65 | 3 | 0.449 | 0.5579801 | 76.33 | 2.5 | 0.369 | 0.46993 | 62.73
63 | 5.8 | 1.05 | 1.312876 | 178.5 | 4.7 | 0.869 | 1.147619 | 147.73 | 3.8 | 0.715 | 0.8241089 | 121.55 | 3 | 0.57 | 0.712315 | 96.9
75 | 6.8 | 1.46 | 1.810903 | 248.2 | 5.6 | 1.23 | 1.51268 | 209.1 | 4.5 | 1.01 | 1.248113 | 171.7 | 3.6 | 0.82 | 1.017186 | 139.4
90 | 8.2 | 2.12 | 2.625237 | 360.4 | 6.7 | 1.76 | 2.147828 | 299.2 | 5.4 | 1.45 | 1.776474 | 246.5 | 4.5 | 1.18 | 1.522573 | 200.6
110 | 10 | 3.14 | 3.992882 | 533.8 | 8.1 | 2.61 | 3.367837 | 443.7 | 6.6 | 2.16 | 2.662277 | 367.2 | 5.5 | 1.77 | 2.274461 | 300.9
125 | 11.4 | 4.08 | 5.124869 | 693.6 | 9.2 | 3.37 | 4.342153 | 572.9 | 7.4 | 2.75 | 3.487375 | 467.5 | 6 | 2.26 | 2.825516 | 384.2
140 | 12.7 | 5.08 | 6.27856 | 863.6 | 10.3 | 4.22 | 5.318377 | 717.4 | 8.3 | 3.46 | 4.154476 | 588.2 | 7 | 2.83 | 3.662706 | 481.1
160 | 14.6 | 6.67 | 8.251845 | 1133.9 | 11.8 | 5.5 | 6.962879 | 935 | 9.5 | 4.51 | 5.592167 | 766.7 | 8 | 3.71 | 4.756129 | 630.7
180 | 16.4 | 8.43 | 10.49757 | 1433.1 | 13.3 | 6.98 | 9.142995 | 1186.6 | 10.7 | 5.71 | 7.001827 | 970.7 | 9 | 4.66 | 6.054677 | 792.2
200 | 18.2 | 10.4 | 13.0172 | 1768 | 14.7 | 8.56 | 10.90065 | 1455.2 | 11.9 | 7.04 | 8.528282 | 1196.8 | 10 | 5.77 | 7.47491 | 980.9
225 | 20.5 | 13.2 | 16.42057 | 2244 | 16.6 | 10.9 | 13.94217 | 1853 | 13.4 | 8.94 | 10.90633 | 1519.8 | 11 | 7.29 | 9.207177 | 1239.3
Цена за 1 кг., руб. с НДС
180
Трубы АльфаЭнерго II (термостойкие, до 500 кВ)
Dn | SDR 11 |  |  |  | SDR 13,6 |  |  |  | SDR 17 |  |  |  | SDR 21
Диаметр | e, мм | m, кг | Fmax, т | Цена | e, мм | m, кг | Fmax, т | Цена | e, мм | m, кг | Fmax, т | Цена | e, мм | m, кг | Fmax, т | Цена
50 | 4.6 | 0.663 | 0.8102583 | 119.34 | 3.7 | 0.545 | 0.7281442 | 98.1 | 3 | 0.449 | 0.5579801 | 80.82 | 2.5 | 0.369 | 0.46993 | 66.42
63 | 5.8 | 1.05 | 1.312876 | 189 | 4.7 | 0.869 | 1.147619 | 156.42 | 3.8 | 0.715 | 0.8241089 | 128.7 | 3 | 0.57 | 0.712315 | 102.6
75 | 6.8 | 1.46 | 1.810903 | 262.8 | 5.6 | 1.23 | 1.51268 | 221.4 | 4.5 | 1.01 | 1.248113 | 181.8 | 3.6 | 0.82 | 1.017186 | 147.6
90 | 8.2 | 2.12 | 2.625237 | 381.6 | 6.7 | 1.76 | 2.147828 | 316.8 | 5.4 | 1.45 | 1.776474 | 261 | 4.5 | 1.18 | 1.522573 | 212.4
110 | 10 | 3.14 | 3.992882 | 565.2 | 8.1 | 2.61 | 3.367837 | 469.8 | 6.6 | 2.16 | 2.662277 | 388.8 | 5.5 | 1.77 | 2.274461 | 318.6
125 | 11.4 | 4.08 | 5.124869 | 734.4 | 9.2 | 3.37 | 4.342153 | 606.6 | 7.4 | 2.75 | 3.487375 | 495 | 6 | 2.26 | 2.825516 | 406.8
140 | 12.7 | 5.08 | 6.27856 | 914.4 | 10.3 | 4.22 | 5.318377 | 759.6 | 8.3 | 3.46 | 4.154476 | 622.8 | 7 | 2.83 | 3.662706 | 509.4
160 | 14.6 | 6.67 | 8.251845 | 1200.6 | 11.8 | 5.5 | 6.962879 | 990 | 9.5 | 4.51 | 5.592167 | 811.8 | 8 | 3.71 | 4.756129 | 667.8
180 | 16.4 | 8.43 | 10.49757 | 1517.4 | 13.3 | 6.98 | 9.142995 | 1256.4 | 10.7 | 5.71 | 7.001827 | 1027.8 | 9 | 4.66 | 6.054677 | 838.8
200 | 18.2 | 10.4 | 13.0172 | 1872 | 14.7 | 8.56 | 10.90065 | 1540.8 | 11.9 | 7.04 | 8.528282 | 1267.2 | 10 | 5.77 | 7.47491 | 1038.6
225 | 20.5 | 13.2 | 16.42057 | 2376 | 16.6 | 10.9 | 13.94217 | 1962 | 13.4 | 8.94 | 10.90633 | 1609.2 | 11 | 7.29 | 9.207177 | 1312.2
Цена за 1 кг., руб. с НДС
190
Трубы АльфаЭнерго III (Термостойкие со скользящей внутренней поверхностью, до 500 кВ)
Dn | SDR 11 |  |  |  | SDR 13,6 |  |  |  | SDR 17 |  |  |  | SDR 21
Диаметр | e, мм | m, кг | Fmax, т | Цена | e, мм | m, кг | Fmax, т | Цена | e, мм | m, кг | Fmax, т | Цена | e, мм | m, кг | Fmax, т | Цена
50 | 4.6 | 0.663 | 0.8102583 | 125.97 | 3.7 | 0.545 | 0.7281442 | 103.55 | 3 | 0.449 | 0.5579801 | 85.31 | 2.5 | 0.369 | 0.46993 | 70.11
63 | 5.8 | 1.05 | 1.312876 | 199.5 | 4.7 | 0.869 | 1.147619 | 165.11 | 3.8 | 0.715 | 0.8241089 | 135.85 | 3 | 0.57 | 0.712315 | 108.3
75 | 6.8 | 1.46 | 1.810903 | 277.4 | 5.6 | 1.23 | 1.51268 | 233.7 | 4.5 | 1.01 | 1.248113 | 191.9 | 3.6 | 0.82 | 1.017186 | 155.8
90 | 8.2 | 2.12 | 2.625237 | 402.8 | 6.7 | 1.76 | 2.147828 | 334.4 | 5.4 | 1.45 | 1.776474 | 275.5 | 4.5 | 1.18 | 1.522573 | 224.2
110 | 10 | 3.14 | 3.992882 | 596.6 | 8.1 | 2.61 | 3.367837 | 495.9 | 6.6 | 2.16 | 2.662277 | 410.4 | 5.5 | 1.77 | 2.274461 | 336.3
125 | 11.4 | 4.08 | 5.124869 | 775.2 | 9.2 | 3.37 | 4.342153 | 640.3 | 7.4 | 2.75 | 3.487375 | 522.5 | 6 | 2.26 | 2.825516 | 429.4
140 | 12.7 | 5.08 | 6.27856 | 965.2 | 10.3 | 4.22 | 5.318377 | 801.8 | 8.3 | 3.46 | 4.154476 | 657.4 | 7 | 2.83 | 3.662706 | 537.7
160 | 14.6 | 6.67 | 8.251845 | 1267.3 | 11.8 | 5.5 | 6.962879 | 1045 | 9.5 | 4.51 | 5.592167 | 856.9 | 8 | 3.71 | 4.756129 | 704.9
180 | 16.4 | 8.43 | 10.49757 | 1601.7 | 13.3 | 6.98 | 9.142995 | 1326.2 | 10.7 | 5.71 | 7.001827 | 1084.9 | 9 | 4.66 | 6.054677 | 885.4
200 | 18.2 | 10.4 | 13.0172 | 1976 | 14.7 | 8.56 | 10.90065 | 1626.4 | 11.9 | 7.04 | 8.528282 | 1337.6 | 10 | 5.77 | 7.47491 | 1096.3
225 | 20.5 | 13.2 | 16.42057 | 2508 | 16.6 | 10.9 | 13.94217 | 2071 | 13.4 | 8.94 | 10.90633 | 1698.6 | 11 | 7.29 | 9.207177 | 1385.1
Цена за 1 кг., руб. с НДС
210
Трубы АльфаЭнерго III НГ (Термостойкие негорючие, до 500 кВ)
Dn | SDR 11 |  |  |  | SDR 13,6 |  |  |  | SDR 17 |  |  |  | SDR 21
Диаметр | e, мм | m, кг | Fmax, т | Цена | e, мм | m, кг | Fmax, т | Цена | e, мм | m, кг | Fmax, т | Цена | e, мм | m, кг | Fmax, т | Цена
50 | 4.6 | 0.663 | 0.8102583 | 139.23 | 3.7 | 0.545 | 0.7281442 | 114.45 | 3 | 0.449 | 0.5579801 | 94.29 | 2.5 | 0.369 | 0.46993 | 77.49
63 | 5.8 | 1.05 | 1.312876 | 220.5 | 4.7 | 0.869 | 1.147619 | 182.49 | 3.8 | 0.715 | 0.8241089 | 150.15 | 3 | 0.57 | 0.712315 | 119.7
75 | 6.8 | 1.46 | 1.810903 | 306.6 | 5.6 | 1.23 | 1.51268 | 258.3 | 4.5 | 1.01 | 1.248113 | 212.1 | 3.6 | 0.82 | 1.017186 | 172.2
90 | 8.2 | 2.12 | 2.625237 | 445.2 | 6.7 | 1.76 | 2.147828 | 369.6 | 5.4 | 1.45 | 1.776474 | 304.5 | 4.5 | 1.18 | 1.522573 | 247.8
110 | 10 | 3.14 | 3.992882 | 659.4 | 8.1 | 2.61 | 3.367837 | 548.1 | 6.6 | 2.16 | 2.662277 | 453.6 | 5.5 | 1.77 | 2.274461 | 371.7
125 | 11.4 | 4.08 | 5.124869 | 856.8 | 9.2 | 3.37 | 4.342153 | 707.7 | 7.4 | 2.75 | 3.487375 | 577.5 | 6 | 2.26 | 2.825516 | 474.6
140 | 12.7 | 5.08 | 6.27856 | 1066.8 | 10.3 | 4.22 | 5.318377 | 886.2 | 8.3 | 3.46 | 4.154476 | 726.6 | 7 | 2.83 | 3.662706 | 594.3
160 | 14.6 | 6.67 | 8.251845 | 1400.7 | 11.8 | 5.5 | 6.962879 | 1155 | 9.5 | 4.51 | 5.592167 | 947.1 | 8 | 3.71 | 4.756129 | 779.1
180 | 16.4 | 8.43 | 10.49757 | 1770.3 | 13.3 | 6.98 | 9.142995 | 1465.8 | 10.7 | 5.71 | 7.001827 | 1199.1 | 9 | 4.66 | 6.054677 | 978.6
200 | 18.2 | 10.4 | 13.0172 | 2184 | 14.7 | 8.56 | 10.90065 | 1797.6 | 11.9 | 7.04 | 8.528282 | 1478.4 | 10 | 5.77 | 7.47491 | 1211.7
225 | 20.5 | 13.2 | 16.42057 | 2772 | 16.6 | 10.9 | 13.94217 | 2289 | 13.4 | 8.94 | 10.90633 | 1877.4 | 11 | 7.29 | 9.207177 | 1530.9