## Труба ПНД водонапрорная
[5 empty] | ПОЛИЭТИЛЕНОВЫЕ ТРУБЫ ТЕХНИЧЕСКИЕ | [12 empty] | Сайт: www.elkan.ru
Почта: zakaz@elkan.ru
Телефон: +7 (495) 198-12-54
Трубы однослойные технические из полиэтилена ПЭ ТУ*
Марка ПЭ | SDR 33 |  |  | SDR 26 |  |  | SDR 21 |  |  | SDR 17,6 |  |  | SDR 17 |  |  | SDR 13,6 |  |  | SDR 11 |  |  | SDR 9 |  |  | Марка ПЭ |  | Цена за 1 кг., руб. с НДС
ПЭ 100 | PN 5 |  |  | PN 6,3 |  |  | PN 8 |  |  | PN 9,5 |  |  | PN 10 |  |  | PN 12,5 |  |  | PN 16 |  |  | PN 20 |  |  | ПЭ 100
Dn, наружный диаметр, мм | вес, кг/пг.м. | толщина стенки, мм | цена, руб./пг.м | вес, кг/пг.м. | толщина стенки, мм | цена, руб./пг.м | вес, кг/пг.м. | толщина стенки, мм | цена, руб./пг.м | вес, кг/пг.м. | толщина стенки, мм | цена, руб./пг.м | вес, кг/пг.м. | толщина стенки, мм | цена, руб./пг.м | вес, кг/пг.м. | толщина стенки, мм | цена, руб./пг.м | вес, кг/пг.м. | толщина стенки, мм | цена, руб./пг.м | вес, кг/пг.м. | толщина стенки, мм | цена, руб./пг.м | Dn, наружный диаметр, мм | Диаметр менее Ø63 |  | 160
20 | [5 empty] | 0 |  |  | 0 |  |  | 0 |  |  | 0 |  |  | 0 | 0.116 | 2 | 18.56 | 0.132 | 2.3 | 21.12 | 20 | Диаметр Ø63-630мм |  | 150
25 | [5 empty] | 0 |  |  | 0 |  |  | 0 |  |  | 0 | 0.148 | 2 | 23.68 | 0.169 | 2.3 | 27.04 | 0.198 | 2.8 | 31.68 | 25 | Диаметр Ø710-800мм |  | 190
32 | [5 empty] | 0 |  |  | 0 |  |  | 0 | 0.193 | 2 | 30.88 | 0.229 | 2.4 | 36.64 | 0.277 | 3 | 44.32 | 0.325 | 3.6 | 52 | 32 | Диаметр Ø900-1200мм |  | 190
40 | [5 empty] | 0 | 0.244 | 2 | 39.04 | 0.281 | 2.3 | 44.96 | 0.292 | 2.4 | 46.72 | 0.353 | 3 | 56.48 | 0.427 | 3.7 | 68.32 | 0.507 | 4.5 | 81.12 | 40
50 |  |  |  | 0.308 | 2 | 49.28 | 0.369 | 2.4 | 59.04 | 0.436 | 2.9 | 69.76 | 0.449 | 3 | 71.84 | 0.545 | 3.7 | 87.2 | 0.663 | 4.6 | 106.08 | 0.786 | 5.6 | 125.76 | 50
63 |  |  |  | 0.488 | 2.5 | 73.2 | 0.57 | 3 | 85.5 | 0.682 | 3.6 | 102.3 | 0.715 | 3.8 | 107.25 | 0.869 | 4.7 | 130.35 | 1.05 | 5.8 | 157.5 | 1.25 | 7.1 | 187.5 | 63
75 |  |  |  | 0.668 | 2.9 | 100.2 | 0.82 | 3.6 | 123 | 0.97 | 4.3 | 145.5 | 1.01 | 4.5 | 151.5 | 1.23 | 5.6 | 184.5 | 1.46 | 6.8 | 219 | 1.76 | 8.4 | 264 | 75
90 |  |  |  | 0.969 | 3.5 | 145.35 | 1.18 | 4.3 | 177 | 1.4 | 5.1 | 210 | 1.45 | 5.4 | 217.5 | 1.76 | 6.7 | 264 | 2.12 | 8.2 | 318 | 2.54 | 10.1 | 381 | 90
110 |  |  |  | 1.42 | 4.2 | 213 | 1.77 | 5.3 | 265.5 | 2.07 | 6.3 | 310.5 | 2.16 | 6.6 | 324 | 2.61 | 8.1 | 391.5 | 3.14 | 10 | 471 | 3.78 | 12.3 | 567 | 110
125 |  |  |  | 1.83 | 4.8 | 274.5 | 2.26 | 6 | 339 | 2.66 | 7.1 | 399 | 2.75 | 7.4 | 412.5 | 3.37 | 9.2 | 505.5 | 4.08 | 11.4 | 612 | 4.87 | 14 | 730.5 | 125
140 |  |  |  | 2.31 | 5.4 | 346.5 | 2.83 | 6.7 | 424.5 | 3.35 | 8 | 502.5 | 3.46 | 8.3 | 519 | 4.22 | 10.3 | 633 | 5.08 | 12.7 | 762 | 6.12 | 15.7 | 918 | 140
160 |  |  |  | 3.03 | 6.2 | 454.5 | 3.71 | 7.7 | 556.5 | 4.35 | 9.1 | 652.5 | 4.51 | 9.5 | 676.5 | 5.5 | 11.8 | 825 | 6.67 | 14.6 | 1000.5 | 7.97 | 17.9 | 1195.5 | 160
180 |  |  |  | 3.78 | 6.9 | 567 | 4.66 | 8.6 | 699 | 5.47 | 10.2 | 820.5 | 5.71 | 10.7 | 856.5 | 6.98 | 13.3 | 1047 | 8.43 | 16.4 | 1264.5 | 10.1 | 20.1 | 1515 | 180
200 |  |  |  | 4.68 | 7.7 | 702 | 5.77 | 9.6 | 865.5 | 6.78 | 11.4 | 1017 | 7.04 | 11.9 | 1056 | 8.56 | 14.7 | 1284 | 10.4 | 18.2 | 1560 | 12.5 | 22.4 | 1875 | 200
225 | 4.76 | 6.9 | 714 | 5.88 | 8.6 | 882 | 7.29 | 10.8 | 1093.5 | 8.55 | 12.8 | 1282.5 | 8.94 | 13.4 | 1341 | 10.9 | 16.6 | 1635 | 13.2 | 20.5 | 1980 | 15.8 | 25.2 | 2370 | 225
250 | 5.9 | 7.7 | 885 | 7.29 | 9.6 | 1093.5 | 8.92 | 11.9 | 1338 | 10.6 | 14.2 | 1590 | 11 | 14.8 | 1650 | 13.4 | 18.4 | 2010 | 16.2 | 22.7 | 2430 | 19.4 | 27.9 | 2910 | 250
280 | 7.38 | 8.6 | 1107 | 9.09 | 10.7 | 1363.5 | 11.3 | 13.4 | 1695 | 13.2 | 15.9 | 1980 | 13.8 | 16.6 | 2070 | 16.8 | 20.6 | 2520 | 20.3 | 25.4 | 3045 | 24.4 | 31.3 | 3660 | 280
315 | 9.35 | 9.7 | 1402.5 | 11.6 | 12.1 | 1740 | 14.2 | 15 | 2130 | 16.7 | 17.9 | 2505 | 17.4 | 18.7 | 2610 | 21.3 | 23.2 | 3195 | 25.7 | 28.6 | 3855 | 30.8 | 35.2 | 4620 | 315
355 | 11.8 | 10.9 | 1770 | 14.6 | 13.6 | 2190 | 18 | 16.9 | 2700 | 21.2 | 20.1 | 3180 | 22.2 | 21.1 | 3330 | 27 | 26.1 | 4050 | 32.6 | 32.2 | 4890 | 39.2 | 39.7 | 5880 | 355
400 | 15.1 | 12.3 | 2265 | 18.6 | 15.3 | 2790 | 22.9 | 19.1 | 3435 | 26.9 | 22.7 | 4035 | 28 | 23.7 | 4200 | 34.2 | 29.4 | 5130 | 41.4 | 36.3 | 6210 | 49.7 | 44.7 | 7455 | 400
450 | 19 | 13.8 | 2850 | 23.5 | 17.2 | 3525 | 29 | 21.5 | 4350 | 34 | 25.5 | 5100 | 35.5 | 26.7 | 5325 | 43.3 | 33.1 | 6495 | 52.4 | 40.9 | 7860 |  |  |  | 450
500 | 23.4 | 15.3 | 3510 | 29 | 19.1 | 4350 | 35.8 | 23.9 | 5370 | 42 | 28.3 | 6300 | 43.9 | 29.7 | 6585 | 53.5 | 36.8 | 8025 | 64.7 | 45.4 | 9705 |  |  |  | 500
560 | 29.4 | 17.2 | 4410 | 36.3 | 21.4 | 5445 | 44.8 | 26.7 | 6720 | 52.6 | 31.7 | 7890 | 55 | 33.2 | 8250 | 67.1 | 41.2 | 10065 | 81 | 50.8 | 12150 |  |  |  | 560
630 | 37.1 | 19 | 5565 | 46 | 24.1 | 6900 | 56.5 | 30 | 8475 | 66.6 | 35.7 | 9990 | 69.6 | 37.4 | 10440 | 84.8 | 46.3 | 12720 | 103 | 57.2 | 15450 |  |  |  | 630
710 |  |  |  | 58.5 | 27.2 | 11115 | 72.1 | 33.9 | 13699 | 84.7 | 40.2 | 16093 | 88.4 | 42.1 | 16796 | 108 | 52.2 | 20520 | 131 | 64.5 | 24890 |  |  |  | 710
800 |  |  |  | 74.1 | 30.6 | 14079 | 91.4 | 38.1 | 17366 | 108 | 45.3 | 20520 | 112 | 47.4 | 21280 | 137 | 58.8 | 26030 | [6 empty] | 800
900 |  |  |  | 93.8 | 34.4 | 17822 | 116 | 42.9 | 22040 | 136 | 51 | 25840 | 142 | 53.3 | 26980 | 173 | 66.1 | 32870 | [6 empty] | 900
1000 |  |  |  | 116 | 38.2 | 22040 | 143 | 47.7 | 27170 | 168 | 56.6 | 31920 | 175 | 59.3 | 33250 | 214 | 73.5 | 40660 | [6 empty] | 1000
1200 |  |  |  | 167 | 45.9 | 31730 | 206 | 52.2 | 39140 | 242 | 68 | 45980 | 252 | 71.1 | 47880 | [9 empty] | 1200

## Трубы для газопроводов (hidden)
ООО «АльфаПайп» ИНН/КПП 3329093396/332901001 Тел. +7 929 046 70-45 Александр am@alfapipe.pro
ПОЛИЭТИЛЕНОВЫЕ ТРУБЫ ДЛЯ ГАЗОСНАБЖЕНИЯ
ГОСТ Р 58121.2-2018
ПОЛИЭТИЛЕНОВЫЕ ТРУБЫ ДЛЯ ГАЗОСНАБЖЕНИЯ ГОСТ Р 58121.2-2018
Марка ПЭ | SDR 26 |  |  | SDR 21 |  |  | SDR 17,6 |  |  | SDR 17 |  |  | SDR 13,6 |  |  | SDR 11 |  |  | SDR 9 |  |  | Марка ПЭ |  | Цена за 1 кг., руб.
ПЭ 100 | PN 6,3 |  |  | PN 8 |  |  | PN 9,5 |  |  | PN 10 |  |  | PN 12,5 |  |  | PN 16 |  |  | PN 20 |  |  | ПЭ 100
Dn, наружный диаметр, мм | вес, кг/пг.м. | толщина стенки, мм | цена, руб./пг.м | вес, кг/пг.м. | толщина стенки, мм | цена, руб./пг.м | вес, кг/пг.м. | толщина стенки, мм | цена, руб./пг.м | вес, кг/пг.м. | толщина стенки, мм | цена, руб./пг.м | вес, кг/пг.м. | толщина стенки, мм | цена, руб./пг.м | вес, кг/пг.м. | толщина стенки, мм | цена, руб./пг.м | вес, кг/пг.м. | толщина стенки, мм | цена, руб./пг.м | Dn, наружный диаметр, мм | Диаметр менее Ø63 | 190
20 |  |  | 0 |  |  | 0 |  |  | 0 |  |  | 0 |  |  | 0 | 0.116 | 2 | 22.04 | 0.132 | 2.3 | 25.08 | 20 | Диаметр более Ø63 | 180
25 |  |  | 0 |  |  | 0 |  |  | 0 |  |  | 0 | 0.148 | 2 | 28.12 | 0.169 | 2.3 | 32.11 | 0.198 | 2.8 | 37.62 | 25
32 |  |  | 0 |  |  | 0 |  |  | 0 | 0.193 | 2 | 36.67 | 0.229 | 2.4 | 43.51 | 0.277 | 3 | 52.63 | 0.325 | 3.6 | 61.75 | 32
40 |  |  | 0 | 0.244 | 2 | 46.36 | 0.281 | 2.3 | 53.39 | 0.292 | 2.4 | 55.48 | 0.353 | 3 | 67.07 | 0.427 | 3.7 | 81.13 | 0.507 | 4.5 | 96.33 | 40
50 | 0.308 | 2 | 58.52 | 0.369 | 2.4 | 70.11 | 0.436 | 2.9 | 82.84 | 0.449 | 3 | 85.31 | 0.545 | 3.7 | 103.55 | 0.663 | 4.6 | 125.97 | 0.786 | 5.6 | 149.34 | 50
63 | 0.488 | 2.5 | 87.84 | 0.57 | 3 | 102.6 | 0.682 | 3.6 | 122.76 | 0.715 | 3.8 | 128.7 | 0.869 | 4.7 | 156.42 | 1.05 | 5.8 | 189 | 1.25 | 7.1 | 225 | 63
75 | 0.668 | 2.9 | 120.24 | 0.82 | 3.6 | 147.6 | 0.97 | 4.3 | 174.6 | 1.01 | 4.5 | 181.8 | 1.23 | 5.6 | 221.4 | 1.46 | 6.8 | 262.8 | 1.76 | 8.4 | 316.8 | 75
90 | 0.969 | 3.5 | 174.42 | 1.18 | 4.3 | 212.4 | 1.4 | 5.1 | 252 | 1.45 | 5.4 | 261 | 1.76 | 6.7 | 316.8 | 2.12 | 8.2 | 381.6 | 2.54 | 10.1 | 457.2 | 90
110 | 1.42 | 4.2 | 255.6 | 1.77 | 5.3 | 318.6 | 2.07 | 6.3 | 372.6 | 2.16 | 6.6 | 388.8 | 2.61 | 8.1 | 469.8 | 3.14 | 10 | 565.2 | 3.78 | 12.3 | 680.4 | 110
125 | 1.83 | 4.8 | 329.4 | 2.26 | 6 | 406.8 | 2.66 | 7.1 | 478.8 | 2.75 | 7.4 | 495 | 3.37 | 9.2 | 606.6 | 4.08 | 11.4 | 734.4 | 4.87 | 14 | 876.6 | 125
140 | 2.31 | 5.4 | 415.8 | 2.83 | 6.7 | 509.4 | 3.35 | 8 | 603 | 3.46 | 8.3 | 622.8 | 4.22 | 10.3 | 759.6 | 5.08 | 12.7 | 914.4 | 6.12 | 15.7 | 1101.6 | 140
160 | 3.03 | 6.2 | 545.4 | 3.71 | 7.7 | 667.8 | 4.35 | 9.1 | 783 | 4.51 | 9.5 | 811.8 | 5.5 | 11.8 | 990 | 6.67 | 14.6 | 1200.6 | 7.97 | 17.9 | 1434.6 | 160
180 | 3.78 | 6.9 | 680.4 | 4.66 | 8.6 | 838.8 | 5.47 | 10.2 | 984.6 | 5.71 | 10.7 | 1027.8 | 6.98 | 13.3 | 1256.4 | 8.43 | 16.4 | 1517.4 | 10.1 | 20.1 | 1818 | 180
200 | 4.68 | 7.7 | 842.4 | 5.77 | 9.6 | 1038.6 | 6.78 | 11.4 | 1220.4 | 7.04 | 11.9 | 1267.2 | 8.56 | 14.7 | 1540.8 | 10.4 | 18.2 | 1872 | 12.5 | 22.4 | 2250 | 200
225 | 5.88 | 8.6 | 1058.4 | 7.29 | 10.8 | 1312.2 | 8.55 | 12.8 | 1539 | 8.94 | 13.4 | 1609.2 | 10.9 | 16.6 | 1962 | 13.2 | 20.5 | 2376 | 15.8 | 25.2 | 2844 | 225
250 | 7.29 | 9.6 | 1312.2 | 8.92 | 11.9 | 1605.6 | 10.6 | 14.2 | 1908 | 11 | 14.8 | 1980 | 13.4 | 18.4 | 2412 | 16.2 | 22.7 | 2916 | 19.4 | 27.9 | 3492 | 250
280 | 9.09 | 10.7 | 1636.2 | 11.3 | 13.4 | 2034 | 13.2 | 15.9 | 2376 | 13.8 | 16.6 | 2484 | 16.8 | 20.6 | 3024 | 20.3 | 25.4 | 3654 | 24.4 | 31.3 | 4392 | 280
315 | 11.6 | 12.1 | 2088 | 14.2 | 15 | 2556 | 16.7 | 17.9 | 3006 | 17.4 | 18.7 | 3132 | 21.3 | 23.2 | 3834 | 25.7 | 28.6 | 4626 | 30.8 | 35.2 | 5544 | 315
355 | 14.6 | 13.6 | 2628 | 18 | 16.9 | 3240 | 21.2 | 20.1 | 3816 | 22.2 | 21.1 | 3996 | 27 | 26.1 | 4860 | 32.6 | 32.2 | 5868 | 39.2 | 39.7 | 7056 | 355
400 | 18.6 | 15.3 | 3348 | 22.9 | 19.1 | 4122 | 26.9 | 22.7 | 4842 | 28 | 23.7 | 5040 | 34.2 | 29.4 | 6156 | 41.4 | 36.3 | 7452 | 49.7 | 44.7 | 8946 | 400
450 | 23.5 | 17.2 | 4230 | 29 | 21.5 | 5220 | 34 | 25.5 | 6120 | 35.5 | 26.7 | 6390 | 43.3 | 33.1 | 7794 | 52.4 | 40.9 | 9432 |  |  |  | 450
500 | 29 | 19.1 | 5220 | 35.8 | 23.9 | 6444 | 42 | 28.3 | 7560 | 43.9 | 29.7 | 7902 | 53.5 | 36.8 | 9630 | 64.7 | 45.4 | 11646 |  |  |  | 500
560 | 36.3 | 21.4 | 6534 | 44.8 | 26.7 | 8064 | 52.6 | 31.7 | 9468 | 55 | 33.2 | 9900 | 67.1 | 41.2 | 12078 | 81 | 50.8 | 14580 |  |  |  | 560
630 | 46 | 24.1 | 8280 | 56.5 | 30 | 10170 | 66.6 | 35.7 | 11988 | 69.6 | 37.4 | 12528 | 84.8 | 46.3 | 15264 | 103 | 57.2 | 18540 |  |  |  | 630
Трубы ГАЗ в защитное ПП оболочке | [22 empty] | Цена за 1 кг., руб.
Марка ПЭ | SDR 26 |  |  | SDR 21 |  |  | SDR 17,6 |  |  | SDR 17 |  |  | SDR 13,6 |  |  | SDR 11 |  |  | SDR 9 |  |  | Марка ПЭ | 170
ПЭ 100 | PN 6,3 |  |  | PN 8 |  |  | PN 9,5 |  |  | PN 10 |  |  | PN 12,5 |  |  | PN 16 |  |  | PN 20 |  |  | ПЭ 100
Dn, наружный диаметр, мм | вес, кг/пг.м. | толщина стенки, мм | цена, руб./пг.м | вес, кг/пг.м. | толщина стенки, мм | цена, руб./пг.м | вес, кг/пг.м. | толщина стенки, мм | цена, руб./пг.м | вес, кг/пг.м. | толщина стенки, мм | цена, руб./пг.м | вес, кг/пг.м. | толщина стенки, мм | цена, руб./пг.м | вес, кг/пг.м. | толщина стенки, мм | цена, руб./пг.м | вес, кг/пг.м. | толщина стенки, мм | цена, руб./пг.м | Dn, наружный диаметр, мм
110 | 1.84 | 4.2 | 312.8 | 2.19 | 5.3 | 372.3 | 2.49 | 6.3 | 423.3 | 2.58 | 6.6 | 438.6 | 3.03 | 8.1 | 515.1 | 3.56 | 10 | 605.2 | 4.2 | 12.3 | 714 | 110
125 | 2.35 | 4.8 | 399.5 | 2.78 | 6 | 472.6 | 3.18 | 7.1 | 540.6 | 3.27 | 7.4 | 555.9 | 3.89 | 9.2 | 661.3 | 4.6 | 11.4 | 782 | 5.39 | 14 | 916.3 | 125
140 | 2.94 | 5.4 | 499.8 | 3.46 | 6.7 | 588.2 | 3.98 | 8 | 676.6 | 4.09 | 8.3 | 695.3 | 4.85 | 10.3 | 824.5 | 5.71 | 12.7 | 970.7 | 6.75 | 15.7 | 1147.5 | 140
160 | 3.75 | 6.2 | 637.5 | 4.43 | 7.7 | 753.1 | 5.07 | 9.1 | 861.9 | 5.23 | 9.5 | 889.1 | 6.22 | 11.8 | 1057.4 | 7.39 | 14.6 | 1256.3 | 8.69 | 17.9 | 1477.3 | 160
180 | 4.65 | 6.9 | 790.5 | 5.53 | 8.6 | 940.1 | 6.34 | 10.2 | 1077.8 | 6.58 | 10.7 | 1118.6 | 7.85 | 13.3 | 1334.5 | 9.3 | 16.4 | 1581 | 10.97 | 20.1 | 1864.9 | 180
200 | 5.69 | 7.7 | 967.3 | 6.78 | 9.6 | 1152.6 | 7.79 | 11.4 | 1324.3 | 8.05 | 11.9 | 1368.5 | 9.57 | 14.7 | 1626.9 | 11.41 | 18.2 | 1939.7 | 13.51 | 22.4 | 2296.7 | 200
225 | 7.04 | 8.6 | 1196.8 | 8.45 | 10.8 | 1436.5 | 9.71 | 12.8 | 1650.7 | 10.1 | 13.4 | 1717 | 12.06 | 16.6 | 2050.2 | 14.36 | 20.5 | 2441.2 | 16.96 | 25.2 | 2883.2 | 225
250 | 8.7 | 9.6 | 1479 | 10.33 | 11.9 | 1756.1 | 12.01 | 14.2 | 2041.7 | 12.41 | 14.8 | 2109.7 | 14.81 | 18.4 | 2517.7 | 17.61 | 22.7 | 2993.7 | 20.81 | 27.9 | 3537.7 | 250
280 | 10.56 | 10.7 | 1795.2 | 12.77 | 13.4 | 2170.9 | 14.67 | 15.9 | 2493.9 | 15.27 | 16.6 | 2595.9 | 18.27 | 20.6 | 3105.9 | 21.77 | 25.4 | 3700.9 | 25.87 | 31.3 | 4397.9 | 280
315 | 13.5 | 12.1 | 2295 | 16.1 | 15 | 2737 | 18.6 | 17.9 | 3162 | 19.3 | 18.7 | 3281 | 23.2 | 23.2 | 3944 | 27.6 | 28.6 | 4692 | 32.7 | 35.2 | 5559 | 315
355 | 16.88 | 13.6 | 2869.6 | 20.28 | 16.9 | 3447.6 | 23.48 | 20.1 | 3991.6 | 24.48 | 21.1 | 4161.6 | 29.28 | 26.1 | 4977.6 | 34.88 | 32.2 | 5929.6 | 41.48 | 39.7 | 7051.6 | 355
400 | 21.43 | 15.3 | 3643.1 | 25.73 | 19.1 | 4374.1 | 29.73 | 22.7 | 5054.1 | 30.83 | 23.7 | 5241.1 | 37.03 | 29.4 | 6295.1 | 44.23 | 36.3 | 7519.1 | 52.53 | 44.7 | 8930.1 | 400